## CAR-CHIMICHE-ELEM-COLLEG
CARATTERISTICHE CHIMICHE DEGLI ELEMENTI DI COLLEGAMENTO
Classe di resistenza | Materiale e trattamento termico | Composizione chimica in percentuale |  |  |  |  | Temp. di rinvenimento
|  | C |  | P | S | B b | C°
|  | min. | max. | max. | max. | max | min.
4.6 c d | Acciaio non legato o legato | - | 0.55 | 0.05 | 0.06 | Non specificato | -
4.8 d |  | - | 0.55 | 0.05 | 0.06
5.6 c |  | 0.13 | 0.55 | 0.05 | 0.06
5.8 d |  | - | 0.55 | 0.05 | 0.06
6.8 d |  | 0.15 | 0.55 | 0.05 | 0.06
8.8 f | Acciaio al carbonio legato (es. con B o Mn o Cr) bonificato | 0.15 e | 0.4 | 0.025 | 0.025 | 0.003 | 425
| Acciaio al carbonio bonificato | 0.25 | 0.55 | 0.025 | 0.025
| Lega in Acciaio bonificato | 0.2 | 0.55 | 0.025 | 0.025
10.9 f | Acciaio al carbonio legato (es. con B o Mn o Cr) bonificato | 0,20 e | 0.55 | 0.025 | 0.025 | 0.003 | 425
| Acciaio al carbonio bonificato | 0.25 | 0.55 | 0.025 | 0.025
| Lega in Acciaio bonificato g | 0.2 | 0.55 | 0.025 | 0.025
12.9 f, h, i | Lega in Acciaio bonificato g | 0.3 | 0.5 | 0.025 | 0.025 | 0.003 | 425
12.9 f, h, i | Acciaio al carbonio legato (es. con B o Mn o Cr) bonificato | 0.28 | 0.5 | 0.025 | 0.025 | 0.003 | 380

## CAR-MECCANICHE-ELEM-COLLEG
CARATTERISTICHE MECCANICHE DEGLI ELEMENTI DI COLLEGAMENTO
No. | Proprietà Fisiche o Meccaniche |  | Classi
|  |  | 4.6 | 4.8 | 5.6 | 5.8 | 6.8 | 8.8 |  | 9.8 | 10.9 | 12.9
[8 empty] | d <= 16 | d > 16 mm | d < =6 mm
1 | Carico unitario nominale di rottura, Rm, MPa | nom.c | 400 |  | 500 |  | 600 | 800 |  | 900 | 1000 | 1200
|  | min. | 400 | 420 | 500 | 520 | 600 | 800 | 830 | 900 | 1040 | 1220
2 | Carico unitario di snervamento, ReL d, MPa | nom.c | 240 | — | 300 | — | — | — | — | — | — | —
|  | min. | 240 | — | 300 | — | — | — | — | — | — | —
3 | Carico unitario di scostamento della proporzionalità,Rp02, MPa | nom.c | — | — | — | — | — | 640 | 640 | 720 | 900 | 1080
|  | min. | — | — | — | — | — | 640 | 660 | 720 | 940 | 1100
4 | Carico unitario di scostamento della proporzionalità 0,0048 d per viti tutto filetto, Rpf,MPa | nom.c | — | 320 | — | 400 | 480 | — | — | — | — | —
|  | min. | — | 340e | — | 420e | 480e | — | — | — | — | —
5 | Carico unitario di prova, Sp , MPa | nom. | 225 | 310 | 280 | 380 | 440 | 580 | 600 | 650 | 830 | 970
| Rapporto carico di prova e snervamento | Sp,nom /R eLmin o | 0.94 | 0.91 | 0.93 | 0.9 | 0.92 | 0.91 | 0.91 | 0.9 | 0.88 | 0.88
Sp,nom /R p 0,2 min o
Sp,nom /R pf min
6 | Allungamento % dopo rottura | min. | 22 | — | 20 | — | — | 12 | 12 | 10 | 9 | 8
(eseguito su provetta), A, %
7 | Strizione doporottura, Z, % | min. | — |  |  |  |  | 52 |  | 48 | 48 | 44
8 | Allungamento % dopo rottura per viti tutto filetto, A, % | min. | — | 0.24 | — | 0.22 | 0.2 | — | — | — | — | —
9 | Tenacità della testa |  | Nessuna rottura
10 | Durezza Vickers, HV | min. | 120 | 130 | 155 | 160 | 190 | 250 | 255 | 290 | 320 | 385
| F>= 98 N | max. | 220 g |  |  |  | 250 | 320 | 335 | 360 | 380 | 435
11 | Durezza Brinnell, HBW | min. | 114 | 124 | 147 | 152 | 181 | 238 | 242 | 276 | 304 | 366
| F=30D2 | max. | 209 g |  |  |  | 238 | 304 | 318 | 342 | 361 | 414
12 | Durezza Rockwell HRB | min. | 67 | 71 | 79 | 82 | 89 | —
|  | max. | 95,0 g |  |  |  | 99.5 | —
| Durezza Rockwell HRC | min. | — |  |  |  |  | 22 | 23 | 28 | 32 | 39
|  | max. | — |  |  |  |  | 32 | 34 | 37 | 39 | 44
13 | Durezza Superficiale, HV 0,3 | max. | — |  |  |  |  | h |  |  | h,i | h.j
14 | Altezza nominale del filetto della zona non decarburata, E mm | min. | — |  |  |  |  | 1/2 H1 |  |  | 2/3 H1 | 3 /4 H1
| Profondità massima di decarburazione totale, G, mm | max. | — |  |  |  |  | 0.015
15 | Riduzione di Durezza dopo rinvenimento, HV | max. | — |  |  |  |  | 20
16 | Rottura torsione, MB, N.m | min. | — |  |  |  |  | in accordo con ISO 898-7
17 | Resilienza, KV k,l, J | min. | _ |  | 27 | — |  | 27 | 27 | 27 | 27 | m
18 | Difetti superficiali |  | ISO 6157-1 n | [8 empty] | ISO 6157-3

## CARICHI ROTT MIN PASSO GROSSO
CARICHI DI ROTTURA MINIMI (As x Rm),N (PASSO GROSSO)
Filettatura | Sezione resistente nominale As nom. (mm2) | Classe di resistenza
|  | 4.6 | 4.8 | 5.6 | 5.8 | 6.8 | 8.8 | 9.8 | 10.9 | 12.9
M 3 | 5.03 | 2010 | 2 110 | 2 510 | 2 620 | 3 020 | 4 020 | 4 530 | 5 230 | 6 140
M 3.5 | 6.78 | 2 710 | 2 850 | 3 390 | 3 530 | 4 070 | 5 420 | 6 100 | 7 050 | 8 270
M 4 | 8.78 | 3 510 | 3 690 | 4 390 | 4 570 | 5 270 | 7 020 | 7 900 | 9 130 | 10 700
M 5 | 14.2 | 5 680 | 5 960 | 7 100 | 7 380 | 8 520 | 11 350 | 12 800 | 14 800 | 17 300
M 6 | 20.1 | 8 040 | 8 440 | 10 000 | 10 400 | 12 100 | 16 100 | 18 100 | 20 900 | 24 500
M 7 | 28.9 | 11 600 | 12 100 | 14 400 | 15 000 | 17 300 | 23 100 | 26 000 | 30 100 | 35 300
M 8 | 36.6 | 14 600c | 15 400 | 18 300 c | 19 000 | 22 000 | 29 200 c | 32 900 | 38 100 c | 44 600
M 10 | 58 | 23 200 c | 24 400 | 29 000 c | 30 200 | 34 800 | 46 400 c | 52 200 | 60 300 c | 70 800
M 12 | 84.3 | 33 700 | 35 400 | 42 000 | 43 800 | 50 600 | 67 400 c | 75 900 | 87 700 | 103 000
M 14 | 115 | 46 000 | 48 300 | 57 500 | 59 800 | 69 000 | 92 000 d | 104 000 | 120 000 | 140 000
M 16 | 157 | 62 800 | 65 900 | 78 500 | 81 600 | 94 000 | 125 000 d | 141 000 | 163 000 | 192 000
M 18 | 192 | 76 800 | 80 600 | 96 000 | 99 800 | 115 000 | 159 000 | - | 200 000 | 234 000
M 20 | 245 | 98 000 | 103 000 | 122 000 | 127 000 | 147 000 | 203 000 | - | 255 000 | 299 000
M 22 | 303 | 121 000 | 127 000 | 152 000 | 158 000 | 182 000 | 252 000 | - | 315 000 | 370 000
M 24 | 353 | 141 000 | 148 000 | 176 000 | 184 000 | 212 000 | 293 000 | - | 367 000 | 431 000
M 27 | 459 | 184 000 | 193 000 | 230 000 | 239 000 | 275 000 | 381 000 | - | 477 000 | 560 000
M 30 | 561 | 224 000 | 236 000 | 280 000 | 292 000 | 337 000 | 466 000 | - | 583 000 | 684 000
M 33 | 694 | 278 000 | 292 000 | 347 000 | 361 000 | 416 000 | 576 000 | - | 722 000 | 847 000
M 36 | 817 | 327 000 | 343 000 | 408 000 | 425 000 | 490 000 | 678 000 | - | 850 000 | 997 000
M 39 | 976 | 390 000 | 410 000 | 488 000 | 508 000 | 586 000 | 810 000 | - | 1020 000 | 1200 000

## CARICHI PROVA PASSO GROSSO
CARICHI DI PROVA (As x Sp),N (PASSO GROSSO)
Filettatura | Sezione resistente | Classe di resistenza
nominale
| As nom. mm2 | 4.6 | 4.8 | 5.6 | 5.8 | 6.8 | 8.8 | 9.8 | 10.9 | 12.9
M 3 | 5.03 | 1 130 | 1 560 | 1 410 | 1 910 | 2 210 | 2 920 | 3 270 | 4 180 | 4 880
M 3.5 | 6.78 | 1 530 | 2 100 | 1 900 | 2 580 | 2 980 | 3 940 | 4 410 | 5 630 | 6 580
M 4 | 8.78 | 1 980 | 2 720 | 2 460 | 3 340 | 3 860 | 5 100 | 5 710 | 7 290 | 8 520
M 5 | 14.2 | 3 200 | 4 400 | 3 980 | 5 400 | 6 250 | 8 230 | 9 230 | 11 800 | 13 800
M 6 | 20.1 | 4 520 | 6 230 | 5 630 | 7 640 | 8 840 | 11 600 | 13 100 | 16 700 | 19 500
M 7 | 28.9 | 6 500 | 8 960 | 8 090 | 11 000 | 12 700 | 16 800 | 18 800 | 24 000 | 28 000
M 8 | 36.6 | 8 240 c | 11 400 | 10 200 c | 13 900 | 16 100 | 21 200 c | 23 800 | 30 400 c | 35 500
M 10 | 58 | 13 000 c | 18 000 | 16 200 c | 22 000 | 25 500 | 33 700 c | 37 700 | 48 100 c | 56 300
M 12 | 84.3 | 19 000 | 26 100 | 23 600 | 32 000 | 37 100 | 48 900 | 54 800 | 70 000 | 81 800
M 14 | 115 | 25 900 | 35 600 | 32 200 | 43 700 | 50 600 | 66 700 d | 74 800 | 95 500 | 112 000
M 16 | 157 | 35 300 | 48 700 | 44 000 | 59 700 | 69 100 | 91 000 d | 102 000 | 130 000 | 152 000
M 18 | 192 | 43 200 | 59 500 | 53 800 | 73 000 | 84 500 | 115 000 | - | 159 000 | 186 000
M 20 | 245 | 55 100 | 76 000 | 68 600 | 93 100 | 108 000 | 147 000 | - | 203 000 | 238 000
M 22 | 303 | 68 200 | 93 900 | 84 800 | 115 000 | 133 000 | 182 000 | - | 252 000 | 294 000
M 24 | 353 | 79 400 | 109 000 | 98 800 | 134 000 | 155 000 | 212 000 | - | 293 000 | 342 000
M 27 | 459 | 103 000 | 142 000 | 128 000 | 174 000 | 202 000 | 275 000 | - | 381 000 | 445 000
M 30 | 561 | 126 000 | 174 000 | 157 000 | 213 000 | 247 000 | 337 000 | - | 466 000 | 544 000
M 33 | 694 | 156 000 | 215 000 | 194 000 | 264 000 | 305 000 | 416 000 | - | 570 000 | 673 000
M 36 | 817 | 184 000 | 253 000 | 229 000 | 310 000 | 359 000 | 490 000 | - | 678000 | 792 000
M 39 | 976 | 220 000 | 303 000 | 273 000 | 371 000 | 429 000 | 586 000 | - | 810000 | 947 000

## CARICHI ROTT MIN PASSO FINE
CARICHI DI ROTTURA MINIMI (As x Rm),N (PASSO FINE)
Filettatura | Sezione resistente nominale As nom. mm2 | Classe di resistenza
|  | 4.6 | 4.8 | 5.6 | 5.8 | 6.8 | 8.8 | 9.8 | 10.9 | 12.9
M 8 x 1 | 39.2 | 15700 | 16 500 | 19600 | 20 400 | 23 500 | 31 360 | 35 300 | 40 800 | 47 800
M 10 x 1 | 64.5 | 25 800 | 27 100 | 32 300 | 33 500 | 38 700 | 51 600 | 58 100 | 67 100 | 78 700
M 12 x 1.5 | 88.1 | 35 200 | 37 000 | 44 100 | 45 800 | 52 900 | 70 500 | 79 300 | 91 600 | 107 500
M 14 x 1.5 | 125 | 50 000 | 52 500 | 62 500 | 65 000 | 75 000 | 100 000 | 112 000 | 130 000 | 152 000
M 16 x 1.5 | 167 | 66 800 | 70 100 | 83 500 | 86 800 | 100 000 | 134 000 | 150 000 | 174 000 | 204 000
M 18 x 1.5 | 216 | 86 400 | 90 700 | 108000 | 112000 | 130 000 | 179 000 | - | 225 000 | 264 000
M 20 x 1.5 | 272 | 109000 | 114000 | 136000 | 141000 | 163 000 | 226 000 | - | 283 000 | 332 000
M 22 x 1.5 | 333 | 133000 | 140000 | 166000 | 173000 | 200 000 | 276 000 | - | 346 000 | 406 000
M 24 x 2 | 384 | 154000 | 161000 | 192000 | 200000 | 230 000 | 319 000 | - | 399 000 | 469 000
M 27 x 2 | 496 | 194000 | 208000 | 248000 | 258000 | 298 000 | 412 000 | - | 516 000 | 605 000
M 30 x 2 | 621 | 248000 | 261000 | 310000 | 323000 | 373 000 | 515 000 | - | 646 000 | 758 000
M 33 x 2 | 761 | 304000 | 320000 | 380000 | 396000 | 457 000 | 632 000 | - | 791 000 | 928 000
M 36 x 3 | 865 | 346000 | 363000 | 432000 | 450000 | 519 000 | 718 000 | - | 900 000 | 1 055 000
M 39 x 3 | 1 030 | 412000 | 433000 | 515000 | 536000 | 618 000 | 855 000 | - | 1 070 000 | 1 260 000

## CARICHI PROVA PASSO FINE
CARICHI DI PROVA (As x Sp),N (PASSO FINE)
Filettatura | Sezione resistente nominale As nom. mm2 | Classe di resistenza
|  | 4.6 | 4.8 | 5.6 | 5.8 | 6.8 | 8.8 | 9.8 | 10.9 | 12.9
M 8 x 1 | 39.2 | 8 820 | 12 200 | 11 000 | 14 900 | 17 200 | 22 700 | 25 500 | 32 500 | 38 000
M 10 x 1 | 64.5 | 14 500 | 20 000 | 18 100 | 24 500 | 28 400 | 37 400 | 41 900 | 53 500 | 62 700
M 12 x 1.5 | 88.1 | 19 800 | 27 300 | 24 700 | 33 500 | 38 800 | 51 100 | 57 300 | 73 100 | 85 500
M 14 x 1.5 | 125 | 28 100 | 38 800 | 35 000 | 47 500 | 55 000 | 72 500 | 81 200 | 104 000 | 121 000
M 16 x 1.5 | 167 | 37 600 | 51 800 | 46 800 | 63 500 | 73 500 | 96 900 | 109 000 | 139 000 | 162 000
M 18 x 1.5 | 216 | 48 600 | 67 000 | 60 500 | 82 100 | 95 000 | 130 000 | - | 179 000 | 210 000
M 20 x 1.5 | 272 | 61 200 | 84 300 | 76 200 | 103 000 | 120 000 | 163 000 | - | 226 000 | 264 000
M 22 x 1.5 | 333 | 74 900 | 103 000 | 93 200 | 136 000 | 146 000 | 200 000 | - | 276 000 | 323 000
M 24 x 2 | 384 | 86 400 | 119 000 | 108 000 | 146 000 | 169 000 | 230 000 | - | 319 000 | 372 000
M 27 x 2 | 496 | 112 000 | 154 000 | 139 000 | 188 000 | 218 000 | 298 000 | - | 412 000 | 481 000
M 30 x 2 | 621 | 140 000 | 192 000 | 174 000 | 236 000 | 273 000 | 373 000 | - | 515 000 | 602 000
M 33 x 2 | 761 | 171 000 | 236 000 | 213 000 | 289 000 | 335 000 | 457 000 | - | 632 000 | 738 000
M 36 x 3 | 865 | 195 000 | 268 000 | 242 000 | 329 000 | 381 000 | 519 000 | - | 718 000 | 839 000
M 39 x 3 | 1 030 | 232 000 | 319 000 | 288 000 | 391 000 | 453 000 | 618 000 | - | 855 000 | 999 000